## BrundbauTashenbuch
Tipo de suelo | Granulometría |  | Límites de Atterberg |  |  | Peso específico |  | Humedad natural | E | Resistencia al corte |  |  | Permeabilidad
| <0,06 mm | <2,0 mm | LL | LP | IP | aparente | sumergido | % | MPa | fi ' | c' | fi residual | m/sg
| % | % | % | % | % | kN/m3 | kN/m3 |  |  | º | kPa | º
Grava | <5 | <60 | -- | -- | -- | 16 | 9.5 | 5 | 40 | 34 | -- | 32 | 0.21
|  |  | -- | -- | -- | 19 | 10.5 | 2 | 90 | 42 | -- | 35 | 0.011
Grava arenosa con pocos finos | <5 | <60 | -- | -- | -- | 21 | 11.5 | 7 | 40 | 35 | -- | 32 | 0.011
|  |  | -- | -- | -- | 23 | 13.5 | 3 | 110 | 45 | 10 | 35 | 1.1e-06
Grava arenosa con finos limosos o arcillosos que no alteran la estructura granular | 8 | <60 | 20 | 16 | 4 | 21 | 11.5 | 9 | 40 | 35 | 0 | 32 | 1.1e-05
| 15 |  | 45 | 25 | 25 | 24 | 14.5 | 3 | 115 | 43 | 30 | 35 | 1.1e-08
Mezcla de gravas y arenas envueltas en finos | 20 | <60 | 20 | 16 | 4 | 20 | 10.5 | 13 | 15 | 28 | 5 | 22 | 1.1e-08
| 40 |  | 50 | 25 | 30 | 22.5 | 13 | 5 | 40 | 35 | -- | 30 | 1.1e-11
Arena uniforme Fina | <5 | 100 | -- | -- | -- | 16 | 9.5 | 22 | 15 | 32 | -- | 30 | 0.00021
|  |  | -- | -- | -- | 19 | 11 | 8 | 30 | 40 | -- | 32 | 1.1e-05
Arena uniforme gruesa | <5 | 100 | -- | -- | -- | 16 | 9.5 | 16 | 24 | 34 | -- | 30 | 0.0051
|  |  | -- | -- | -- | 19 | 11 | 6 | 70 | 42 | -- | 34 | 0.00021
Arena bien graduada y arena con grava | <5 | 60 | -- | -- | -- | 18 | 10 | 11 | 20 | 33 | -- | 32 | 5.1e-06
|  |  | -- | -- | -- | 21 | 12 | 5 | 60 | 41 | -- | 34 | 2.1e-05
Arena con finos que no alteran la estructura granular | 8 | >60 | 20 | 16 | 4 | 19 | 10.5 | 15 | 15 | 32 | 10 | 30 | 1.1e-05
| 15 |  | 45 | 25 | 25 | 22.5 | 13 | 4 | 50 | 40 | 0 | 32 | 1.1e-07
Arena con finos que alteran la estructura granular | 20 | >60 | 20 | 16 | 4 | 18 | 9 | 20 | 5 | 25 | 50 | 22 | 1.1e-07
| 40 |  | 50 | 30 | 30 | 21.5 | 11 | 8 | 25 | 32 | 10 | 30 | 1.1e-10
Limo poco plastico | >50 | >80 | 25 | 20 | 4 | 17.5 | 9.5 | 28 | 4 | 28 | 20 | 25 | 1.1e-05
|  |  | 35 | 28 | 11 | 21 | 11 | 15 | 11 | 35 | 5 | 30 | 1.1e-08
Limo de plasticidad media a alta | >80 | >100 | 35 | 22 | 7 | 17 | 8.5 | 35 | 3 | 25 | 30 | 22 | 2.1e-06
|  |  | 50 | 25 | 20 | 20 | 10.5 | 20 | 7 | 33 | 10 | 29 | 1.1e-09
Arcilla de baja plasticidad | >80 | 100 | 25 | 15 | 7 | 19 | 9.5 | 28 | 2 | 24 | 60 | 20 | 1.1e-07
|  |  | 35 | 22 | 16 | 22 | 12 | 14 | 5 | 32 | 15 | 28 | 2.1e-09
Arcilla de plasticidad media | >90 | 100 | 40 | 18 | 16 | 18 | 8.5 | 38 | 1 | 20 | 80 | 10 | 5.1e-08
|  |  | 50 | 25 | 28 | 21 | 11 | 18 | 3 | 30 | 20 | 20 | 1.1e-10
Arcilla de alta plasticidad | 100 | 100 | 60 | 20 | 33 | 16.5 | 7 | 55 | 0.5 | 17 | 100 | 6 | 1.1e-09
|  |  | 85 | 35 | 55 | 20 | 10 | 20 | 2 | 27 | 30 | 15 | 1.1e-11
Limo o arcilla orgánica | >80 | 100 | 45 | 30 | 10 | 15.5 | 5.5 | 60 | 0.5 | 20 | 70 | 15 | 1.1e-09
|  |  | 70 | 14 | 30 | 19 | 9 | 30 | 2 | 26 | 20 | 22 | 1.1e-11
Turba | -- | -- | -- | -- | -- | 10.4 | 0.4 | 800 | 0.3 | 25 | 15 | -- | 1.1e-05
|  |  | -- | -- | -- | 13 | 3 | 100 | 0.8 | 30 | 5 | -- | 1.1e-08
Fango | -- | -- | 100 | 30 | 50 | 12.5 | 2.5 | 200 | 0.4 | 22 | 20 | -- | 1.1e-07
|  |  | 250 | 80 | 170 | 16 | 6 | 50 | 1.5 | 28 | 5 | -- | 1.1e-09